## Аркуш1
Name | X | Y | Source | Mg | Al | Si | P | S | Cl | K | Ca | Ti | Cr | Mn | Fe | Co | Ni | Cu | Zn | As | Sr | Ba | Pb | Hg | Tl | Rb | Ga | Zr | Bi | Na | W | Nd | Pr | Sc | V | sluda | smektit | hlorit | kaolinit | ceolit | kvarc | kps | plagioklaz | rogovaa_obmanka | gips
|  |  |  | г\кг | г\кг | г\кг | мг\кг | мг\кг | мг\кг | г\кг | г\кг | мг\кг | мг\кг | мг\кг | мг\кг | мг\кг | мг\кг | мг\кг | мг\кг | мкг\кг | мг\кг | мг\кг | мг\кг | мкг\кг | мкг\кг | мкг\кг | мкг\кг | мкг\кг | мкг\кг | мг\кг | мкг\кг | мкг\кг | мкг\кг | мкг\кг | мкг\кг | % | % | % | % | % | % | % | % | % | %
2001 | 42.48651 | 43.22803 | NV | 4.104 | 60.854 | 357.22 |  | 0.23 |  | 54.93 | 1.33 | 3.71 |  | 0.823 | 11.33 |  |  | 0.257 | 0.44 | 0.35 | 0.21 | 1.62 | 1.34 | 1.48 | 1.91 | [10 empty] | 32 | 7 | 4 | 0 | 0 | 42 | 0 | 15 | 0 | 0
2002 | 42.484621 | 43.227589 | NV | 0.05 | 198.015 | 267.74 |  |  |  | 121.98 | 7.98 | 23.302 | 1.14 | 3.39 | 369.84 |  | 0.15 | 0.54 | 0.765 |  | 0.275 | 5.1 |  |  |  | 3.23 | 0.695 | 5.91 | [7 empty] | 46 | 0 | 7 | 9 | 0 | 21 | 4 | 13 | 0 | 0
2003 | 42.482532 | 43.228736 | NV | 1.07 | 75.09 | 162.34 | 2.55 | 5.23 | 1.28 | 52.64 | 26.67 | 10.87 | 0.28 | 2.95 | 111.05 | 0.195 |  |  | 0.79 |  | 1.31 | 3.65 | [12 empty] | 0.12 | 36 | 4 | 3 | 0 | 0 | 48 | 2 | 7 | 0 | 0
2004 | 42.480812 | 43.229299 | NV | 0.95 | 54.64 | 330 | 0.8 | 1.22 | 0.51 | 42.99 | 7.28 | 6.26 |  | 1.47 | 82.4 | 0.085 | 0.23 | 0.47 | 1.64 |  | 0.65 | 1.79 |  |  |  | 0.95 |  |  | 0.945 | [6 empty] | 11 | 1 | 2 | 0 | 0 | 64 | 8 | 14 | 0 | 0
2005 | 42.480762 | 43.229127 | NV | 3.26 | 15.89 | 386.53 |  |  |  | 5.92 | 0.42 | 0.47 |  | 0.166 | 5.37 | 0.28 |  | 0.1 | 0.088 | 0.418 | 0.32 | 0.254 | 0.57 |  |  | 0.38 | [9 empty] | 12 | 0 | 1 | 0 | 0 | 58 | 13 | 16 | 0 | 0
2006 | 42.479376 | 43.22976 | NV | 0.24 | 138.05 | 228 |  |  |  | 54.33 | 3.45 | 3.12 |  | 6.14 | 423.4 |  |  | 1.375 | 2.91 |  | 0.82 | 1.835 |  |  |  | 0.328 | [9 empty] | 18 | 0 | 2 | 0 | 1 | 51 | 14 | 14 | 0 | 0
2007 | 42.477305 | 43.230735 | NV | 4.62 | 65.48 | 263.34 |  | 1.07 |  | 14.39 | 9.23 | 0.097 | 0.043 | 0.05 | 3.5 | 0.11 | 0.22 | 0.36 | 0.25 | 0.052 | 0.61 | 0.54 | 0.3 | [6 empty] | 2.21 | 0.963 |  |  |  |  | 10 | 0 | 1 | 0 | 0 | 56 | 13 | 20 | 0 | 0
2008 | 42.476786 | 43.23161 | NV | 14.27 | 104.97 | 270 |  |  | 1.15 | 53.05 | 7.69 | 6.14 | 0.67 | 2.12 | 84.26 | 1.68 | 0.36 | 0.97 | 0.93 | 0.11 | 0.62 | 4.164 | 0.998 | [12 empty] | 10 | 5 | 4 | 0 | 0 | 56 | 10 | 15 | 0 | 0
2009 | 42.474755 | 43.23211 | NV | 0.083 | 181.98 | 246.82 |  |  |  | 121.44 | 0.89 | 6.12 | 0.435 | 0.84 | 67.7 | 0.14 | 0.198 | 0.045 | 0.242 |  | 0.533 | 3.8 | [13 empty] | 51 | 1 | 3 | 7 | 0 | 30 | 2 | 6 | 0 | 0
2010 | 42.470527 | 43.233797 | NV | 1.26 | 57.63 | 347.83 |  |  |  | 32.7 | 0.645 | 0.689 |  | 0.71 | 7.38 | 0.62 | 0.106 | 0.145 | 1.87 | 0.278 | 0.5 | 0.311 | 0.226 | [11 empty] | 0.203 | 9 | 0 | 1 | 0 | 0 | 57 | 16 | 17 | 0 | 0
2011 | 42.47731 | 43.229893 | NV | 0.37 | 111.09 | 268.62 |  |  |  | 75.54 | 6.97 | 7.099 | 0.62 | 1.37 | 92.25 |  |  | 0.53 | 0.82 |  | 0.76 | 3.25 | [13 empty] | 24 | 7 | 7 | 0 | 0 | 34 | 7 | 21 | 0 | 0
2012 | 42.478301 | 43.22978 | NV | 0.125 | 62.68 | 213.7 |  | 0.5 | 0.96 | 51.31 | 4.7 | 2.74 | 0.075 | 0.635 | 41.65 | 0.73 | 0.135 | 0.25 | 0.382 | 0.263 | 0.62 | 1.67 | 1.04 |  |  | 0.7 | 0.505 |  |  | 0.86 | [5 empty] | 16 | 5 | 2 | 0 | 0 | 53 | 11 | 13 | 0 | 0
2013 | 42.479828 | 43.229155 | NV | 0.26 | 74.105 | 300 | 0.4 | 0.9 | 1.075 | 24.22 | 3.21 | 0.573 | 0.082 | 0.5 | 11.6 | 0.67 | 0.176 | 0.25 | 0.22 |  | 0.52 | 0.91 |  |  |  | 0.54 | [5 empty] | 2.63 |  |  |  | 10 | 1 | 2 | 0 | 0 | 60 | 11 | 16 | 0 | 0
2014 | 42.482537 | 43.228182 | NV | 0.23 | 102.15 | 277.78 |  |  |  | 184.33 | 4.62 | 4.82 | 0.55 | 1.84 | 51.52 |  |  | 0.33 | 1.03 |  | 0.67 | 4.15 |  |  |  | 1.07 | [9 empty] | 29 | 4 | 4 | 3 | 0 | 34 | 6 | 20 | 0 | 0
2015 | 42.48510531 | 43.22729926 | NV | 0.05 | 11.28 | 155 |  |  |  | 5.65 | 0.58 | 0.34 |  | 0.122 | 4.75 | 0.454 | 0.118 | 0.163 | 0.174 |  | 0.56 | 0.17 | [6 empty] | 0.68 | [6 empty] | 4 | 0 | 1 | 0 | 0 | 70 | 9 | 16 | 0 | 0
2016 | 42.485509 | 43.226532 | NV | 1.02 | 44.84 | 130 | 2.65 | 2.43 | 1.16 | 19.28 | 8.6 | 4.67 | 0.128 | 1.52 | 60.4 |  |  |  | 0.95 |  | 0.775 | 0.834 | [13 empty] | 12 | 5 | 3 | 0 | 0 | 47 | 3 | 30 | 0 | 0
2017 | 42.480339 | 43.229045 | NV | 20.54 | 129.5 | 364.9 |  | 0.47 | 0.96 | 89.9 | 7.72 | 12.44 |  | 1.71 | 110.15 | 1.08 |  | 0.55 | 0.45 |  | 1.05 | 3.81 | [6 empty] | 1.624 | [6 empty] | 15 | 2 | 3 | 0 | 0 | 52 | 10 | 18 | 0 | 0
2018 | 42.479266 | 43.229581 | NV | 1.03 | 46.91 | 209.4 |  |  |  | 20.68 | 1.26 | 1.05 |  | 0.85 | 12.41 | 0.47 |  | 0.17 | 0.5 | 0.023 | 1.34 | 0.18 | 1.25 | 1.52 |  | 0.44 |  | 1.37 | [5 empty] | 1.95 |  | 11 | 2 | 2 | 0 | 0 | 57 | 11 | 17 | 0 | 0
1 | 42.462518 | 43.220208 | SV |  | 6.73 | 228.2 |  |  |  | 2.55 | 0.63 |  |  | 0.3 | 2.51 |  | 0.1 |  | 0.2 |  | 0.5 | 1.8 | [13 empty] | 4 |  | 1 | 0.5 |  | 53 | 11 | 30
2 | 42.463645 | 43.22091 | SV |  | 5.14 | 154.6 |  |  |  | 3.25 | 0.2 | 0.3 |  | 1 | 10.11 |  |  |  | 0.3 |  | 0.2 | 0.8 | [13 empty] | 6 |  | 2 | 1 |  | 57 | 12 | 22
3 | 42.4652 | 43.220358 | SV |  | 6.66 | 291.6 |  |  |  | 5.48 | 0.23 | 0.2 |  | 0.2 | 0.53 |  |  | 0.1 | 0.17 |  | 0.3 | 0.6 |  | 0.11 |  | 0.3 | [9 empty] | 5 | 1 | 1 |  |  | 55 | 10 | 28
4 | 42.465537 | 43.220919 | SV |  | 1.36 | 419.2 |  |  |  | 0.52 | 0.13 | 0.21 |  | 0.1 | 0.39 |  | 0.1 | 0.1 | 0.26 |  | 0.2 | 0.3 | [13 empty] | 11 | 1 | 1 |  |  | 61 | 5 | 21
5 | 42.466709 | 43.220782 | SV |  | 11.8 | 240.5 | 0.5 |  |  | 9.84 | 0.22 | 1.14 |  | 1.02 | 6.84 |  |  |  | 0.5 |  | 0.4 | 1.7 |  |  |  | 0.5 | [9 empty] | 12 | 0.5 | 3 |  |  | 43 | 18 | 22
6 | 42.467247 | 43.220412 | SV | 0.51 | 8.12 | 300.4 | 1.5 | 0.14 |  | 8.8 | 1.31 | 0.67 | 0.3 | 0.9 | 2.65 | 0.2 | 0.1 | 0.2 | 0.2 | 0.1 | 0.5 | 1.8 | 0.5 |  |  | 0.4 | [9 empty] | 9 | 3 | 1 |  |  | 45 | 16 | 25
7 | 42.467429 | 43.220792 | SV |  | 5.57 | 185.3 | 1.9 | 3.1 | 2.1 | 3.87 | 2.11 | 6.17 |  | 1.4 | 7.66 |  |  |  | 0.6 |  | 1.1 | 1.6 | [13 empty] | 11 | 0.5 | 2 | 0.5 |  | 40 | 23 | 23
8 | 42.467657 | 43.220774 | SV | 0.59 | 8.03 | 256.6 |  | 1.1 |  | 7.66 | 1.05 | 0.42 | 0.1 | 0.7 | 3.48 |  |  |  | 0.3 |  | 0.4 | 1.5 |  | 0.11 |  | 0.8 | [9 empty] | 11 | 1 | 2 |  |  | 46 | 18 | 22
9 | 42.467986 | 43.220383 | SV | 0.21 | 4.06 | 201.65 |  | 1.2 |  | 8.46 | 0.6 | 0.25 | 0.1 | 0.3 | 3.23 | 0.3 | 0.14 | 0.4 | 0.3 |  | 0.7 | 2.1 | [13 empty] | 8 |  | 3 |  |  | 65 | 5 | 19
10 | 42.468633 | 43.22046 | SV |  | 6.49 | 170.6 |  | 1.5 |  | 2.54 | 0.96 | 1.58 | 0.2 | 1.3 | 10.77 |  |  |  | 0.2 |  | 1.1 | 0.7 | [12 empty] | 0.5 | 7 |  | 8 |  |  | 50 | 8 | 27
11 | 42.469019 | 43.221048 | SV |  | 2.23 | 270 |  |  |  | 2.21 | 0.5 | 0.86 | 0.2 | 0.4 | 1.46 |  |  |  | 0.3 |  | 0.5 | 1.1 |  |  |  | 0.5 | [8 empty] | 0.15 | 11 | 1 | 2 | 0.5 |  | 55 | 14 | 17
12 | 42.470028 | 43.220308 | SV |  | 7.18 | 207.3 | 0.3 | 0.21 |  | 3.99 | 0.9 | 0.71 |  | 1.2 | 8.61 |  |  |  | 0.5 |  | 1.1 | 1.3 | [13 empty] | 9 | 0.5 | 5 | 1 |  | 41 | 10 | 34 | 0.5
13 | 42.47064 | 43.219877 | SV | 1.31 | 8.97 | 277.5 | 0.46 | 0.18 | 0.29 | 6.56 | 1.3 | 0.79 | 0.2 | 0.7 | 5.17 |  |  |  | 0.16 |  | 0.6 | 1.6 | [11 empty] | 0.1 |  | 7 |  | 10 |  |  | 42 | 7 | 34
14 | 42.472442 | 43.221272 | SV |  | 5.87 | 167.4 | 0.21 | 0.28 | 0.29 | 2.41 | 0.98 | 0.65 |  | 1.4 | 9.37 |  |  |  | 1.4 |  | 1.1 | 1.6 |  | 0.48 | [11 empty] | 14 |  | 14 |  |  | 31 | 8 | 33
15 | 42.472571 | 43.220234 | SV |  | 10.21 | 304.7 | 0.18 | 0.28 |  | 6.31 | 3.32 | 1.17 |  | 1.3 | 7.14 | 0.7 |  |  | 0.3 |  | 0.7 | 2.2 | [13 empty] | 3 |  | 8 | 1 |  | 45 | 3 | 40
16 | 42.472641 | 43.220311 | SV |  | 6.32 | 159.9 |  | 3 |  | 5.59 | 1.23 | 0.71 |  | 1 | 5.03 | 0.3 |  |  | 0.5 |  | 0.7 | 1.9 | [13 empty] | 6 |  | 2 |  |  | 57 | 14 | 21
17 | 42.47448 | 43.219354 | SV |  | 8.38 | 361.3 |  |  |  | 8.66 | 0.55 | 0.15 |  | 2 | 13.45 |  |  |  | 1 |  | 0.7 | 2.4 | [13 empty] | 11 |  | 2 | 0.5 |  | 32 | 31 | 24
18 | 42.474397 | 43.218505 | SV | 0.56 | 5.4 | 138.4 |  |  |  | 5.66 | 0.16 | 0.49 | 0.3 | 0.6 | 3.35 | 0.4 |  |  | 0.3 |  | 0.7 | 1.5 | 1.02 | [11 empty] | 0.3 | 9 |  | 3 | 1 |  | 50 | 13 | 24
19 | 42.474686 | 43.217588 | SV | 1.12 | 6 | 234.5 | 0.9 | 0.7 |  | 4.83 | 0.71 | 0.35 | 0.1 | 0.3 | 1.92 |  |  | 0.1 | 0.2 |  | 0.3 | 0.7 | 1.1 | [12 empty] | 5 |  | 0.5 | 0.5 |  | 63 | 11 | 20
20 | 42.476744 | 43.21978 | SV |  | 5.55 | 152.3 | 0.22 | 0.24 |  | 2.68 | 0.89 | 1.13 | 0.2 | 0.9 | 7.2 |  |  | 0.2 | 0.5 |  | 1.2 | 0.5 | [13 empty] | 6 | 1 | 1 | 1 |  | 59 | 10 | 20
21 | 42.477588 | 43.216533 | SV | 0.5 | 7.86 | 384.6 |  |  |  | 5.02 | 0.78 | 0.16 |  | 3.36 | 2.89 |  | 0.6 |  | 0.8 | 0.2 | 0.3 | 0.8 | 0.9 | [7 empty] | 1.6 |  |  |  |  | 10 |  | 3 |  |  | 56 | 13 | 18
22 | 42.478431 | 43.215865 | SV | 0.35 | 5.07 | 234.3 |  |  |  | 4.95 | 0.28 | 0.11 |  | 0.4 | 1.36 |  | 0.1 | 0.2 | 0.15 |  | 0.4 | 0.9 | 0.6 |  |  | 0.4 | [9 empty] | 9 |  | 2 |  |  | 46 | 15 | 28
23 | 42.480439 | 43.218026 | SV | 0.38 | 4.55 | 203.1 |  |  |  | 6.91 | 0.71 | 1.01 | 0.1 | 0.1 | 1.82 |  | 0.3 |  | 0.3 |  | 0.7 | 2.2 | 1.2 | 0.15 | [11 empty] | 3 |  | 1 |  |  | 69 | 8 | 19
24 | 42.484885 | 43.217697 | SV | 0.69 | 8.67 | 238.5 |  |  |  | 5.91 | 0.24 | 0.26 | 0.1 | 0.2 | 2.04 |  |  |  | 0.3 |  | 0.7 | 4.4 |  |  |  | 0.5 | [9 empty] | 23 |  | 4 |  |  | 51 | 4 | 18
25 | 42.486914 | 43.218286 | SV | 0.52 | 4.76 | 209.3 |  |  |  | 5.2 | 0.87 | 0.32 |  | 0.6 | 2.55 | 0.5 |  |  | 0.4 |  | 0.6 | 0.7 |  | 0.9 | [11 empty] | 20 |  | 3 |  |  | 43 | 8 | 26
26 | 42.487506 | 43.218822 | SV | 0.46 | 8.88 | 166 |  |  |  | 10.03 | 0.21 | 0.69 |  | 0.3 | 2.11 |  |  | 0.4 | 0.2 |  | 0.8 | 1.7 |  |  |  | 0.8 |  |  |  |  | 0.15 |  |  |  | 0.5 | 6 |  | 4 |  |  | 59 | 10 | 20
27 | 42.47854788 | 43.21716955 | SV |  | 8.48 | 224.9 |  | 1 |  | 6.51 | 0.38 | 0.19 | 0.1 | 0.4 | 2.38 | 0.3 | 0.1 | 0.4 | 0.4 |  | 0.5 | 0.7 | [13 empty] | 6 |  | 2 | 3 |  | 63 | 6 | 19 | 1
28 | 42.48101397 | 43.21929833 | SV | 1.02 | 2.8 | 128.9 |  |  |  | 2.31 | 1.89 | 0.52 | 0.4 | 0.5 | 3.84 |  |  |  | 1.4 |  | 0.7 | 1.2 | 0.26 | [12 empty] | 5 |  | 5 | 1 |  | 48 | 8 | 31
2019 | 42.487691 | 43.218566 | SV | 0.87 | 43.4 | 259 |  |  | 2.47 | 47.34 | 3.45 | 0.94 |  | 0.85 | 21.2 | 0.533 | 0.32 |  | 0.21 |  | 0.74 | 1.99 | [13 empty] | 10 | 0 | 2 | 0 |  | 53 | 11 | 24 | 0
2020 | 42.487632 | 43.218732 | SV | 10.69 | 109.44 | 355 | 1.05 |  |  | 107.2 | 3.78 | 4.77 | 0.22 | 5.19 | 36.75 |  |  | 0.32 | 0.45 |  | 0.55 | 2.785 |  | 1.15 | [11 empty] | 16 | 2 | 4 | 0 |  | 45 | 11 | 22 | 0
2021 | 42.489012 | 43.21943 | SV | 6.5 | 74.56 | 415.3 |  |  |  | 81.74 | 12.05 | 1.96 | 0.165 | 0.43 | 19.47 |  |  | 0.16 | 0.22 | 0.038 | 0.61 | 3.23 | 0.68 | [12 empty] | 17 | 0 | 1 | 0 |  | 58 | 9 | 15 | 0
3001 | 42.493332 | 43.225065 | S | 0.69 | 7.49 | 173.5 |  | 1.3 |  | 3.55 | 0.74 | 1.55 | 0.3 | 1.7 | 9.06 |  |  |  | 0.9 |  | 0.9 | 1.5 | 0.39 | [12 empty] | 11 |  | 8 | 1 |  | 55 | 9 | 15
3002 | 42.491752 | 43.224445 | S | 0.33 | 4.71 | 114.2 | 1.1 | 0.32 | 0.18 | 2.64 | 0.72 | 0.66 | 0.2 | 1.7 | 6.35 |  |  | 0.2 | 0.9 | 0.1 | 0.6 | 0.7 | 0.27 | [5 empty] | 0.32 | [6 empty] | 8 |  | 4 |  |  | 66 | 1 | 20
3003 | 42.490695 | 43.224633 | S | 0.42 | 4.51 | 125.3 | 0.24 | 0.87 | 0.38 | 2.84 | 3.02 | 0.37 | 0.08 | 0.57 | 3.72 |  |  | 0.2 | 0.12 |  | 0.8 | 0.3 | [6 empty] | 0.34 | [6 empty] | 15 | 1 | 5 |  |  | 52 | 5 | 19 | 3
3004 | 42.490015 | 43.224712 | S | 0.3 | 1.52 | 298 |  | 0.86 |  | 2.4 | 1.72 | 0.56 | 0.1 | 0.12 | 4.12 | 0.5 | 0.1 | 0.2 | 0.12 | 0.4 | 1.2 | 0.8 | 0.32 | 0.41 |  |  |  |  | 0.41 | [6 empty] | 17 |  | 1 | 2 |  | 56 | 6 | 17
3005 | 42.488481 | 43.225449 | S | 0.43 | 6.66 | 219.7 | 0.25 | 0.35 | 0.34 | 5.21 | 1.75 | 1.15 | 0.2 | 1.2 | 6.72 | 0.07 | 0.02 | 0.4 | 1.3 |  | 0.3 | 1.5 | [13 empty] | 12 |  | 1 | 0.5 |  | 61 | 6 | 19
4001 | 42.488796 | 43.223865 | S | 1.51 | 7.41 | 311.9 |  | 0.56 |  | 7.74 | 0.86 | 0.95 | 0.2 | 1.5 | 5.59 |  |  | 0.2 | 1.2 |  | 0.2 | 1.5 | 1.9 |  |  |  |  | 0.12 |  |  | 0.2 |  |  | 0.2 |  | 12 |  | 4 | 2 |  | 51 | 7 | 21
4002 | 42.488534 | 43.22338 | S | 1.5 | 6.41 | 206.9 |  | 0.46 | 0.35 | 5.7 | 1.4 | 1.04 |  | 0.26 | 10.29 |  |  | 0.3 | 1.1 |  | 0.25 | 2.7 | [11 empty] | 0.25 |  | 20 |  | 6 | 1 |  | 50 | 10 | 13
4003 | 42.488343 | 43.22304 | S | 0.19 | 6.92 | 193.8 |  |  |  | 4.02 | 2.11 | 1.18 | 0.3 | 4.3 | 11.29 |  |  |  | 0.6 |  | 1.1 | 1.5 | [5 empty] | 0.12 | [5 empty] | 1.1 |  | 24 | 1 | 1 | 2 |  | 55 | 4 | 12 | 0.5
4004 | 42.488904 | 43.221728 | S | 1.11 | 4.44 | 184.3 |  |  |  | 3.31 | 1.94 | 2.7 |  | 0.8 | 2.31 | 0.5 |  | 0.13 | 0.8 | 0.2 | 0.8 | 1.3 | 2.2 | [7 empty] | 0.19 |  |  | 0.8 |  | 19 | 2 | 6 | 1 |  | 52 | 4 | 15
2028 | 42.48813 | 43.22217 | S | 20.35 | 91.13 | 260.65 |  | 3.57 |  | 44.35 | 22.57 | 11.9 | 0.385 | 9.57 | 154.95 | 2.31 |  | 0.45 | 0.8 |  | 1.09 | 3.185 | [7 empty] | 0.97 | [5 empty] | 24 | 3 | 7 | 0 | 0 | 46 | 3 | 14 | 0 | 3
2029 | 42.48832 | 43.22272 | S | 21.22 | 79.62 | 268.85 |  | 5.22 |  | 45.54 | 22.19 | 11.25 | 0.234 | 18.3 | 180.61 | 2.825 |  | 0.39 | 1.5 |  | 1.52 | 2.29 | 3.38 |  |  | 1.5 |  |  |  | 1.03 | [5 empty] | 11 | 8 | 3 | 0 | 0 | 56 | 5 | 17 | 0 | 0
2024 | 42.4937 | 43.22254 | Mix | 2.07 | 94.5 | 312 |  |  |  | 82.7 | 4.35 | 4.3 | 0.2 | 1.15 | 52.9 |  |  | 0.213 | 0.33 |  | 0.53 | 2.97 |  |  |  | 0.77 | [9 empty] | 12 | 2 | 4 | 0 | 0 | 59 | 6 | 17 | 0 | 0
2023 | 42.4937 | 43.22185 | Mix | 4.95 | 79.08 | 402.15 |  |  |  | 35.7 | 10.75 | 1.83 |  | 0.37 | 20.3 | 0.45 |  |  | 0.38 |  | 0.44 | 1.28 | 0.87 | 0.85 | [11 empty] | 10 | 0 | 1 | 0 | 0 | 64 | 11 | 14 | 0 | 0
2026 | 42.49364 | 43.22357 | Mix | 1.98 | 23.42 | 53.4 | 1.17 | 0.95 | 1.04 | 22.21 | 11.8 | 1.82 |  | 0.177 | 4.65 |  | 0.048 | 0.096 | 0.276 |  | 0.614 | 1.54 | [13 empty] | 12 | 0 | 1 | 0 | 0 | 57 | 13 | 17 | 0 | 0